## xfcnm
red - chem not corr petrogr
|  | green - chem corr petr | [8 empty] | 0 - none
1stpass
| 0 - none, 1 - cracks | [5 empty] | foto - perron, 1 - cracks, 0 - none
| petrogr |  | масса хлорида натрия | количество вещества натрия | масса оксида натрия | массовая доля оксида натрия в цементе, % |  | масса силиката натрия | массовая доля силиката натрия,% | Chem | akt: 0 - none, 1 - cracks
1 | 0 | 1.2 | 0.0926 | 0.001582906 | 0.04907009 | 9.814017 | 1 | 0.09655726 | 19.31145 | 1 | 0.5
2 | 1 | 2.2 | 0.0667 | 0.001140171 | 0.0353453 | 7.06906 | 1 | 0.06955043 | 13.91009 | 0.6916667 | 0.5
3 | 1 | 3.2 | 0.0087 | 0.0001487179 | 0.004610256 | 0.9220513 | 0 | 0.009071795 | 1.814359 | 0.001190476 | 0.5
4 | 0 | 4.2 | 0.0205 | 0.0003504274 | 0.01086325 | 2.17265 | 0 | 0.02137607 | 4.275214 | 0.1416667 | 0
5 | 0.5 | 5 | 0.0618 | 0.00105641 | 0.03274872 | 6.549744 | 0 | 0.06444103 | 12.88821 | 0.6333333 | 0
6 | 1 | 6 | 0.0401 | 0.0006854701 | 0.02124957 | 4.249915 | 1 | 0.04181368 | 8.362735 | 0.375 | 1
7 | 1 | 7 | 0.0195 | 0.0003333333 | 0.01033333 | 2.066667 | 0 | 0.02033333 | 4.066667 | 0.1297619 | 0
8 | 0.5 | 8 | 0.0086 | 0.0001470085 | 0.004557265 | 0.911453 | 0 | 0.008967521 | 1.793504 | 0 | 0
9 | 0 | 9 | 0.0144 | 0.0002461538 | 0.007630769 | 1.526154 | 1 | 0.01501538 | 3.003077 | 0.06904762 | 0
10 | 0.5 | 10 | 0.0346 | 0.000591453 | 0.01833504 | 3.667009 | 0 | 0.03607863 | 7.215726 | 0.3095238 | 0
11 | 1 | 11 | 0.0272 | 0.0004649573 | 0.01441368 | 2.882735 | 0 | 0.02836239 | 5.672479 | 0.2214286 | 0.5
12 | 1 | 12 | 0.0286 | 0.0004888889 | 0.01515556 | 3.031111 | 0 | 0.02982222 | 5.964444 | 0.2380952 | 0.5
13 | 1 | 13 | 0.0258 | 0.0004410256 | 0.01367179 | 2.734359 | 1 | 0.02690256 | 5.380513 | 0.2047619 | 1
14 | 0.5 | 14 | 0.0281 | 0.0004803419 | 0.0148906 | 2.97812 | 1 | 0.02930085 | 5.860171 | 0.2321429 | 1
15 | 1 | 15 | 0.0316 | 0.0005401709 | 0.0167453 | 3.34906 | 1 | 0.03295043 | 6.590085 | 0.2738095 | 1
16 | 1 | 16 | 0.0395 | 0.0006752137 | 0.02093162 | 4.186325 | 0 | 0.04118803 | 8.237607 | 0.3678571 | 1
|  | цемент | 0.0053 | 9.059829e-05 | 0.002808547 | 0.5617094 |  | 0.005526496 | 1.105299
0.008967521
0.09655726

## Сводка
Кросс - корреляция
Нормированный показатель дефектности (0 - годный, 1 - г-о) по разным методам
№ обр | Акт | Фото | Опт микр | Сод. натрия (сил) |  | W | Соотношение А/К в структуре растворной части | Соотношение А/К с структуре межфазной поверхности | Интенсивность излучения КР, обусловленного аморфной частью межфазной границы | Наличие в спектре КР межфазной границы линий, не идентифицируемых в спектрах минеральных составляющих крупного и мелкого заполнителей | Средний размер микропор | Неоднородность микропорового пространства
1 | 0.5 | 1 | 0 | 1 |  | 0.594234
2 | 0.5 | 1 | 1 | 0.6916667 |  | 0.1725786
3 | 0.5 | 0 | 1 | 0.001190476 |  | 0.2141443
4 | 0 | 0 | 0 | 0.1416667 |  | 0.1648173
5 | 0 | 0 | 0.4 | 0.6333333 |  | 0
6 | 1 | 1 | 1 | 0.375 |  | 0.5304229
7 | 0 | 0 | 0.8 | 0.1297619 |  | 0.6275815
8 | 0 | 0 | 0.4 | 0 |  | 0.2802869
9 | 0 | 1 | 0 | 0.06904762 |  | 0.2321635
10 | 0 | 0 | 0.2 | 0.3095238 |  | 0.3462913
11 | 0.5 | 0 | 1 | 0.2214286 |  | 0.2406104
12 | 0.5 | 0 | 1 | 0.2380952 |  | 0.256986
13 | 1 | 1 | 1 | 0.2047619 | Там их и правда мало ! | 1
14 | 1 | 1 | 0.5 | 0.2321429 |  | 0.5818653
15 | 1 | 1 | 1 | 0.2738095 |  | 0.7620885
16 | 1 | 0 | 1 | 0.3678571 |  | 0.7424494
| Аэропроэкт | Е.В. Королев | А.С. Иноземцев | А.Н. Гришина |  |  | мое |  |  |  | С.С Иноземцев/мое
Поля
Акт | Заключение в акте приемки образцов
Фото | Визуальный анализ аэродромной одежды вблизи места отбора образца - НЕ ПОЙДЕТ В ОТЧЕТ, это не наше дело!
Опт микр | Визуальный анализ оптического изображения, полученного с разрешением 10...100 мкм
Сод. сил. | Анализ по ASTM 289
Соотношение А/К в структуре растворной части | Определяется методом (экспертных оценок/волевым усилием) фрактального анализа профиля релеевского рассеяния излучения возбуждения (длина волны 532 нм)
Соотношение А/К с структуре новообразований | Аналогично
ДТА | Цементного камня, сравнение с эталоном (литературными данными), потом нормализация УБРАТЬ - не та цель исследования
W | По массе, относительная шкала
Alpha
4 5 7 8 10 | corr 0 | 1 | class A
6 13 14 15 | corr 1 | 1 | class B
3 11 12 | part corr 0 | 0.5 | class C
1 2 | part corr 1 | 0.5 | class D
9 16 | NOT corr | 0 | class E